## 脂肪族ウレタンアクリレート
脂肪族ウレタンアクリレート
| 製品名 | 官能 基数 | モノマー （重量比） | 粘度 (60°C、mPa.s) | 色 ガートナー | 蜜度 (g/ml at25℃) | 分子量 g/mole (理論値） | 鉛筆硬度 (0.75kg) | Tg (℃) | 抗張力 psi | 引張伸び % | 特徴 | REACH STATUS | YOU TUBE
| SU 514 | 2 | 10 HDDA | 8500 | 3 max | 1.13 | 2000 | N/A | -55 | 2100 | 62 | 靭性と柔軟性の優れた調和 | Polymer:すべての原材料はREACHに登録されています。
| SU 519 | 2 | 30 HPMA | 15,000 (25℃) | 2 max | 1.07 | 2200 | N/A | 43 | 4100 | 40 | 良好な接着性、ガラスコーティング | Polymer:すべての原材料はREACHに登録されています。
| SU 520 | 10 | N/A | 3000 | 2 max | 1.2 | 5,000 （GPC測定） | 6B |  | N/A | N/A | 高硬度、耐摩耗性、速硬化性 | Polymer:すべての原材料はREACHに登録されています。
| SU 522 | 6 | N/A | 2000 | 2 max | 1.19 | 1100 | 2H |  | N/A | N/A | 高硬度、耐摩耗性、速硬化性 | Polymer:すべての原材料はREACHに登録されています。
| SU 522B | 6 | N/A | 1500 | 2 max | 1.2 | 1000 | F |  | N/A | N/A | 高硬度、耐摩耗性、速硬化性 | Polymer:すべての原材料はREACHに登録されています。
| SU 530 | 2 | N/A | 45,000 (25℃) | 2 max | 1.04 | 2200 | N/A | -48 | 65 | 30 | 非常に低いTg、柔軟性を向上 | Polymer:すべての原材料はREACHに登録されています。
| SU 564 | 3 | 15 HDDA | 45,000 (25℃) | 2 max | 1.08 | 2000 | N/A | 42 | 3400 | 18 | 優れた耐摩耗性とレベリング | Polymer:すべての原材料はREACHに登録されています。
| SU 570 | 2 | N/A | 3500 | 2 max | 1.06 | 1500 | N/A | -27 | 620 | 49 | 非常に低いTg、中分子量、可塑剤として使用 | Polymer:すべての原材料はREACHに登録されています。
| SU 571 | 6 | N/A | 1050 | 2 max | 1.2 | 800 | 5H | 30 | N/A | N/A | 低粘度、優れたスチールウール耐性、高靭性 | Polymer:すべての原材料はREACHに登録されています。 | 〇
| SU 574 | 3 | 13 HDDA | 2000 | 2 max | 1.1 | 1700 | N/A |  | 3900 | 27 | 優れた柔軟性と靭性 | Polymer:すべての原材料はREACHに登録されています。
| SU 574B | 3 | 14 HDDA | 1800 | 2 max | 1.1 | 1800 | N/A |  | 3700 | 18 | 速硬化、優れた柔軟性 | Polymer:すべての原材料はREACHに登録されています。
| SU 58 | 6 | N/A | 1800 | 3 max | 1.16 | 1700 | 6H |  | N/A | N/A | 低粘度、高靭性、高硬度 | Polymer:すべての原材料はREACHに登録されています。
| SU 584 | 2 | 12 HDDA | 2000 | 2 max | 1.12 | 1200 | N/A | 50 | 4300 | 27 | 優れた外装耐久性、優れた接着性と柔軟性 | Polymer:すべての原材料はREACHに登録されています。
| SU 594 | 3 | N/A | 7500 | 2 max | 1.12 | 1500 | N/A | 45 | 10800 | 5 | 優れた靭性 | Polymer:すべての原材料はREACHに登録されています。
| SU 5020 | 6 | 26 Buytl acelate | 1800 | 3 max | 1.07 | 9,969 （GPC測定） | B | 53.9 | N/A | N/A | 6官能性ウレタンアクリレートと比較して、透明度と接着性が大幅に向上。 B / Aの蒸発後タックフリー。 真空金属蒸着用トップコーティング | Polymer:すべての原材料はREACHに登録されています。 | 〇
| SU 5030 | 6 | 31 Buytl acelate | 3,500 (25℃) | 3 max | 1.06 | 10,715 （GPC測定） | 3B |  | N/A | N/A | 6官能性ウレタンアクリレートと比較して、透明度と接着性が大幅に向上。 SU5020よりもTgが低い。真空金属蒸着用トップコーティング | Polymer:すべての原材料はREACHに登録されています。
| SU 5039 | 9 | 15 DPHA | 7000 | 2 max | 1.19 | 2,500 （GPC測定） | 2H |  | N/A | N/A | 高硬度、耐摩耗性、速硬化性 | Polymer:すべての原材料はREACHに登録されています。
| SU 5260 | 3 | N/A | 2500 | 2 max | 1.16 | 1500 | 3B |  | 4700 | 8 | 速硬化、優れた柔軟性 | Polymer:すべての原材料はREACHに登録されています。
| SU 5656 | 2 | N/A | 65000 | 2 max |  | 14,426 （GPC測定） | N/A | -60 | 600 | 150 | 優れた伸張性、良好な弾力性、モノマーフリー、真空金属蒸着用プライマー | Polymer:すべての原材料はREACHに登録されています。
| SUA 5174 | 2 | N/A | 23000 (25℃) | 2 max | 1.12 | 1,200 （GPC測定） | N/A |  | 5200 | 11 | 優れた柔軟性と靭性 | Polymer:すべての原材料はREACHに登録されています。
| SUA 5187 | 6 | 28 Buytl acelate | 2000 | 3 max | 1.05 | 30,000 (GPC測定) | 3H | 60 | N/A | N/A | 6官能性ウレタンアクリレートと比較して、透明度と接着性が大幅に向上。 B / A蒸発後のタックフリー。 VMトップコーティング | Polymer:すべての原材料はREACHに登録されています。 | 〇
| SUA 5258 | 3 | 30 IBOA | 15,000 (25℃) | 2 max |  |  | N/A |  | N/A | N/A | 優れた耐摩耗性、柔軟性、靭性。3D印刷用の高速硬化、高光沢、黄変なし | Polymer:すべての原材料はREACHに登録されています。
| SUA 5277 | 2 | N/A | 2,500 (25℃) | 8 max | 1.1 | 1000 | 2B |  | N/A | N/A | ヒドロキシル価（mgKOH / g）= AP215、二重硬化優れた耐摩耗性と耐擦傷性 | Polymer:すべての原材料はREACHに登録されています。 | 〇
| SUA 5354 | 6 | 50 TMP(EO)6TA | 10,000 (25℃) | 3 max | 1.13 |  | 3H |  | N/A | N/A | 硬度が高く、黄変が比較的少なく、収縮が少なく、3Dプリントやハードコーティングに適性 | Polymer:すべての原材料はREACHに登録されています。
| SUA 5371 | 2 | 24 IBXA 14 HEMA | 4500 | 3 max | 1.07 |  | N/A |  | 800 | 270 | 優れた外装耐久性、優れた接着性、高い伸び | Polymer:すべての原材料はREACHに登録されています。
| PSU 475 | 2 | N/A | 40000 | 2 max | 1.17 | 10,000 (GPC測定) | N/A | -60 | 1400 | 100 | 良好な柔軟性と伸張性 | Polymer:すべての原材料はREACHに登録されています。
| PSU 867H | 10 | N/A | 3000 | 3 max | 1.2 | 1200 | 5H |  | N/A | N/A | 最高の硬度製品、優れた耐摩耗性 | Polymer:すべての原材料はREACHに登録されています。
| PSU 537M2 | 2 | 40 BZA | 2000 | 5 max | 1.1 | 7000 (GPC測定) | N/A |  | 7700 | 4 | PMMA、PET、ITOへの優れた接着性 | Polymer:すべての原材料はREACHに登録されています。
| PSU 537M10 | 3 | 20 ACMO 20 THFA | 4000 | 5 max | 1.12 | 7,000 (GPC測定) | N/A |  | 5300 | 2 | 非常に優れた接着性、靭性、PMMA、PET、ITOへの優れた接着性 | Polymer:すべての原材料はREACHに登録されています。
| PSU 794M2 | 2 | 40 EHA/4-HBA | 2,500 (25℃) | Hazy | 1.02 | 4,845 (GPC測定) | N/A |  | 710 | 21 | セルフマットオリゴマー、マット剤フリー | Polymer:すべての原材料はREACHに登録されています。 | 〇

## 芳香族ウレタンアクリレート
芳香族ウレタンアクリレート
| 製品名 | 官能 基数 | モノマー （重量比） | 粘度 (60°C、mPa.s) | 色 ガートナー | 蜜度 (g/ml at25℃) | 分子量 g/mole (理論値） | 鉛筆硬度 (0.75kg) | Tg (℃) | 抗張力 psi | 引張伸び % | 特徴 | REACH STATUS
| SU 720 | 6 |  | 28,500 (25℃) | 2 max | 1.21 | 1000 | 4H | 49 | 8000 | 3 | 表面硬度と耐薬品性を向上 | Polymer:すべての原材料はREACHに登録されています。
| SU 7206 | 3 | 30 TMPTA | 72,000 (25℃) | 2 max | 1.14 | 1800 | B |  | 7550 | 8 | 速硬化性と硬度 | Polymer:すべての原材料はREACHに登録されています。
| SU 710 | 2 |  | 5000 | 2 max | 1.11 | 1500 | N/A |  | 390 | 35 | 汎用、柔軟性 | Polymer:すべての原材料はREACHに登録されています。
| SU 7656 | 2 |  | 19500 | 2 max | 1.12 | 9,964 (GPC測定) | N/A |  | 700 | 100 | 優れた伸張性、弾力性、靭性 | Polymer:すべての原材料はREACHに登録されています。

## 水溶性アクリレート
水溶性アクリレート
| 製品名 | 官能 基数 | モノマー （重量比） | 粘度 (60°C、mPa.s) | 色 ガートナー | 蜜度 (g/ml at25℃) | 分子量 g/mole (理論値） | 鉛筆硬度 (0.75kg) | Tg (℃) | 抗張力 psi | 引張伸び % | 特徴 | REACH STATUS | YOU TUBE
| SU 550A | 3 | 10 Water | 10,000 (25℃) | 5 max | 1.15 | 6,047 (GPC測定) | N/A |  | 240 | 29 | シーラー、ウッドプライマー間の優れた濡れ性と接着性 | Polymer:すべての原材料はREACHに登録されています。
| SU 560 | 3 | 8 PEG400DA | 10000 | 5 max | 1.17 | 7,110 (GPC測定) | N/A |  | 670 | 51 | シーラー、ウッドプライマー間の優れた濡れ性と接着性 | Polymer:すべての原材料はREACHに登録されています。
| SWA 8000M5 | 2 | 60 Water | < 200 (25℃) | Milky | 1.06 | 10,500 (GPC測定) |  | <0℃ |  |  | 木材および木製品の良好な接着性 | Polymer:すべての原材料はREACHに登録されています。
| SWA 8002 | 6 | 65 Water | < 200 (25℃) | Milky | 1.05 | 13,300 (GPC測定) |  |  |  |  | 蒸発後の高硬度とタックフリー | Polymer:すべての原材料はREACHに登録されています。
| SWA 8016 | 9 |  | 20000 | 3 max | 1.16 | 8,000 (GPC測定) | 2H |  | N/A | N/A | 高い硬度と良好な耐薬品性 | Polymer:すべての原材料はREACHに登録されています。 | 〇
| SWA 8038 | 5 |  | 3000 | 5 max | 1.17 | 4,700 (GPC測定) | 5B |  | N/A | N/A | 3Dプリント用高硬度と良好な靭性 | Polymer:すべての原材料はREACHに登録されています。
| SWA 8040 | 5 | 20 Water | 12000 | 3 max | 1.06 | 11,117 (GPC測定) | N/A |  | 2300 | 160 | 優れた柔軟性、靭性、プラスチックへの接着性、黄変なし | Polymer:すべての原材料はREACHに登録されています。 | 〇
| SWA 8041 | 2 |  | 4000 | 5max | 1.15 | 2,416 (GPC測定) | 2B |  | 3000 | 33 | 3D印刷用、低収縮、良好な靭性と柔らかさ、水洗い可能 | Polymer:すべての原材料はREACHに登録されています。 | 〇
| SWA 8048 |  | 20 water | 5500 | 3 max | 1.1 |  | 4B |  | N/A | N/A | 硬化後、良好な硬度、靭性、良好な耐水性、プラスチックへの良好な接着性 | Polymer:すべての原材料はREACHに登録されています。
| SWA 8071 | N/A |  | 34000 | N/A | 1.2 |  | HB(1kg) |  | N/A | N/A | 水希釈性、硬度と柔軟性との良好なバランス、良好な靭性、良好な耐引っかき性、他のエポキシオリゴマーとの良好な適合性 | Polymer:すべての原材料はREACHに登録されています。
| SWA 8074M1 | 9 | 20 water | 16000 | N/A | 1.1 |  |  |  | N/A | N/A | 水希釈性、硬化後優れた硬度、耐水。良好な耐薬品性、優れた耐摩耗性（RCA） | Polymer:すべての原材料はREACHに登録されています。
| SWA 8079 | 2 |  | 7,000 (25℃) | 5 max | 1.08 | [5 empty] | 柔らかさ、低収縮、水洗い可能な3D印刷、低粘度 | Polymer:すべての原材料はREACHに登録されています。
| SWA 8084 | 2 | 20 Water | 7000 | 3 max | 1.12 | [5 empty] | 水溶性システム、柔軟性、靭性、良好な接着性と非黄変特性 | Polymer:すべての原材料はREACHに登録されています。

## エポキシアクリレート
エポキシアクリレート
| 製品名 | モノマー （重量比） | 粘度 (60°C、mPa.s) | 色 ガートナー | 酸価 mg KOH /g | 蜜度 (g/ml at25℃) | 分子量 g/mole (理論値） | 鉛筆硬度 (0.75kg) | Tg (℃) | 抗張力 psi | 引張伸び % | 特徴 | REACH STATUS
| SE 1500 |  | 1500 | 6 max | 5 max | 1.18 | 1000 | N/A | 35 | 4300 | 31 | 低粘度、優れた接着性と柔軟性。ウッドプライマー/シーラー | Substance: EUのinventoryに登録されていません。
| SE 1605 |  | 1000 | 5 max | 1 max | 1.17 | 500 | 3B | 43 | 2500 | 2 | 良好な耐ヨウ素性と接着性、二重硬化システム | Substance: EUのinventoryに登録されていません。
| SE 1636 | 35 TMPTA | 25,000 (25℃) | 5 max | 5 max | 1.16 | 900 | 2H |  | 2500 | 0.9 | ノボラックエポキシアクリレート。良好な硬度、耐熱性 | Polymer:すべての原材料はREACHに登録されています。
| SE 1656 | 50 TMPTA | 45,000 (25℃) | 7 max | 5 max | 1.15 | 800 | 4H |  | N/A | N/A | ノボラックエポキシアクリレート。良好な硬度、耐熱性 | Polymer:すべての原材料はREACHに登録されています。
| SE 1700 |  | 3500 | 6 max | 6 max | 1.18 | 600 |  | 65 | 4000 | 3 | 高光沢、良好な耐溶剤性 | Substance: EUのinventoryに登録されていません。
| SE 1701 |  | 7500 | 6 max | 5 max | 1.2 | 1000 | B | 52 | 6600 | 7 | 優れた柔軟性と接着性 | Registraion :この製品をEUのInventryに登録しており、EU市場で販売可能。
| SE 1703 |  | 3250 | 6 max | 5 max | 1.18 | 1000 | B | 57 | 5700 | 16 | 優れた柔軟性と高い反応性 | Polymer:すべての原材料はREACHに登録されています。
| SE 120 |  | 3000 | 2 max | 4 max | 1.19 | 600 | 2H | 67 | 4300 | 4 | 標準のエポキシアクリレート、高光沢、良好な耐薬品性 | Substance: EUのinventoryに登録されていません。
| SE 1701X18 | 18 IBOA | 1,100 (25℃) |  | 5 max | 1.16 |  | 2B |  | 7100 | 5 | 優れた柔軟性と接着性 | Registraion :この製品をEUのInventryに登録しており、EU市場で販売可能。
| SEA 1039 | 30 TMPTA | 1,000 ~1,400 | 5 max | 1 max | 1.13 | 1750 (GPC測定) |  |  |  |  | UV /従来の硬化、金属への良好な接着、改善された柔軟性、高光沢、および良好な耐溶剤性 | Polymer:すべての原材料はREACHに登録されています。

## フルアクリレート
フルアクリレート
| 製品名 | モノマー （重量比） | 粘度 (60°C、mPa.s) | 色 ガートナー | 酸価 mg KOH /g | 蜜度 (g/ml at25℃) | 分子量 g/mole | 鉛筆硬度 (0.75kg) | Tg (℃) | 抗張力 psi | 引張伸び % | 特徴 | REACH STATUS | YOU TUBE
| SA 345 | 23 TPGDA 23 HDDA | 23,000 (25℃) | 5 max |  | 1.07 | 17,086 (GPC測定) | N/A | 30 | N/A | N/A | 難しい基板用のプライマー。 接着促進剤として使用。 | Polymer:すべての原材料はREACHに登録されています。 | 〇

## ポリエステルアクリレート
ポリエステルアクリレート
| 製品名 | モノマー （重量比） | 粘度 (60°C、mPa.s) | 色 ガートナー | 酸価 mg KOH /g | 蜜度 (g/ml at25℃) | 分子量 g/mole (理論値） | 鉛筆硬度 (0.75kg) | Tg (℃) | 抗張力 psi | 引張伸び % | 特徴 | REACH STATUS
| SP 220 | 40 TPGDA | 40,000 (25℃) | 2 max | 35 | 1.2 | 1,500 (GPC測定) | N/A |  | N/A | N/A | 難しい基材の接着プライマーおよびバインダーとして使用 | Polymer:すべての原材料はREACHに登録されています。
| SP 224 | 30 HDDA | 70,000 (25℃) | 2 max | 42 | 1.23 | 1,500 (GPC測定) |  |  |  |  | 難しい基材の接着プライマーおよびバインダーとして使用 | Polymer:すべての原材料はREACHに登録されています。
| SP 238 | 40 GPTA | 1500 | 5 max | 25 | 1.18 | 1,000 (GPC測定) |  | 37 |  |  | 塩素系ポリエステル樹脂、顔料の濡れ性に優れている | Substance: EUのinventoryに登録されていません。
| SP 270N |  | 1,000 ~ 5,000 (25℃) | 5 max | 175 ~ 225 | 1.24 | 500 | N/A |  | N/A | N/A | 金属への密着性に優れている。アルカリ除去可能なポリエステルアクリレート | Substance: EUのinventoryに登録されていません。
| SP 271N |  | 10,000 ~ 30,000 (25℃) | 3 max | 170 ~ 210 | 1.24 | 500 | N/A |  | N/A | N/A | 金属への密着性に優れている。アルカリ除去可能なポリエステルアクリレート | Substance: EUのinventoryに登録されていません。
| SP 277 |  | 6,500 (25℃) | 3 max | 200 | 1.19 | 500 |  |  |  |  | 金属への密着性に優れている。アルカリ除去可能なポリエステルアクリレート | Substance: EUのinventoryに登録されていません。
| SP 280 |  | 3,000 (25℃) | 2 max |  | 1.11 | 1000 |  | 50 | 1000 | 8 | 低粘度、高反応性。フレキソインク | Substance: EUのinventoryに登録されていません。
| SP 281N |  | 100 (25℃) | 2 max |  | 1.07 | 600 |  | -18 | 790 | 8 | 良好な反応性、インクジェットインク | Substance: EUのinventoryに登録されていません。
| SP 283N |  | 1,500 (25℃) | 3 max |  | 1.14 | 1000 |  | 6 | 2100 | 11 | 非常に良い反応性、フレキソインク | Substance: EUのinventoryに登録されていません。
| SPA 2018 | 35 TMPEOTA | 7,000 (25℃) | 10 max | 5 | 1.14 | 7,400 (GPC測定) |  |  |  |  | 優れた顔料濡れ性 | Polymer:すべての原材料はREACHに登録されています。
| SPA 2027 | 5 DEGDMA NPG(PO)2DA | 5500 | 10 max | 5 | 1.07 | 1,700 (GPC測定) |  |  |  |  | 基材への良好な接着 | Polymer:すべての原材料はREACHに登録されています。

## 添加剤
添加剤
| 製品名 | モノマー （重量比） | 粘度 (60°C、mPa.s) | 色 ガートナー | 酸価 mg KOH /g | 蜜度 (g/ml at25℃) | 分子量 g/mole (理論値） | 鉛筆硬度 (0.75kg) | Tg (℃) | 抗張力 psi | 引張伸び % | 特徴 | REACH STATUS
| SZ 9137 |  | 170 (25℃) | 2 max |  | 1.07 |  | N/A |  | N/A | N/A | 優れたレベリングとスリップ剤。 シリコーン変性アクリル | Registraion :この製品をEUのInventryに登録しており、EU市場で販売可能。
| SZ 9166 |  | 2,700 (25℃) | 5 max | 270 | 1.31 | 5,512 (GPC測定) | N/A |  | N/A | N/A | メタクリル化酸性接着促進剤。 | Substance: EUのinventoryに登録されていません。
| SZ 9167 |  | 3,000 (25℃) | 5 max | 270 | 1.34 | 2,124 (GPC測定) | N/A |  | N/A | N/A | アクリル化酸性接着促進剤。 | Substance: EUのinventoryに登録されていません。
| SZ 115 |  | 20 (25℃) | 3 max |  | 0.99 |  | N/A |  | N/A | N/A | アミン変性相乗剤 | Substance: EUのinventoryに登録されていません。
| SZ 225 |  | 800 (25℃) | 4 max |  | 1.1 |  | N/A |  | N/A | N/A | アミン変性相乗剤 | Polymer:すべての原材料はREACHに登録されています。
| SZ 300M1 |  | 500 ~ 4,000 | 3 max |  | 1.12 | 1,070 (GPC測定) | N/A |  | N/A | N/A | 低臭気自己硬化添加剤、高分子量タイプP.I. | Substance: EUのinventoryに登録されていません。